## Sheet1
product name | description | image url
ISOMAT PU-FOAM THERMO | Mousse de polyuréthane à faible expansion pour les panneaux thermo-isolants | https://isomat.tn/wp-content/uploads/2025/03/ISOMAT-PU-FOAM-THERMO-1-1.png
MULTIFILL-DIAMOND 1-12 | Mortier de joints décoratif pour carrelage, à base de ciment, à haute performance, hautement hydrofuge, coloré, à prise rapide, modifié aux polymères, CG2 WA. | https://isomat.tn/wp-content/uploads/2025/03/MULTIFILL-DIAMOND-1-12-2.png
ISOMAT AK-T55 LIGHT | Colle allégée renforcée de fibres pour tous les types de panneaux thermoisolants | https://isomat.tn/wp-content/uploads/2025/03/ISOMAT-AK-T55-LIGHT-1-1.png
ISOMAT MT-200 | Mortier pré-mélangé, à base de ciment pour les marbres | https://isomat.tn/wp-content/uploads/2025/03/ISOMAT-MT200-1.png
MULTIFILL 3-15 | Mortier de jointoiement coloré à base de ciment CG2 WA | https://isomat.tn/wp-content/uploads/2025/03/MULTIFILL-3-15-1-3.png
ISOMAT AK-10 | Colle à carrelage pour sols et murs | https://isomat.tn/wp-content/uploads/2026/09/isomat-ak-10.png
ISOMAT AK-GLASS | Colle à base de ciment modifiée aux polymères pour des blocs de verre | https://isomat.tn/wp-content/uploads/2026/09/isomat-ak-glass.png
MULTIFILL 2-5 | Mortier de jointoiement coloré à base de ciment CG2 WA | https://isomat.tn/wp-content/uploads/2025/03/MULTIFILL-2-5-1-3.png
ISOMAT AK 9 | Colle à carrelage C1
ISOMAT AK-FIRE | Mortier réfractaire pour la pose et le jointoiement de briques réfractaires | https://isomat.tn/wp-content/uploads/2026/09/isomat-ak-fire.png
MULTIFLEX | Colle à carrelage pâteuse, prête à l’emploi de classe D2T, à haute performance | https://isomat.tn/wp-content/uploads/2025/03/MULTIFLEX-2-1.png
UNI-PRIMER | Primaire acrylique à base d’eau | https://isomat.tn/wp-content/uploads/2025/03/UNI-PRIMER-5KG-1.png
ISOMAT AK-MARBLE | Colle modifiée aux polymères pour marbres et granit C2 E S1 | https://isomat.tn/wp-content/uploads/2025/03/ISOMAT-AK-MARBLE-NO-EMICODE-1-1.png
ISOMAT AK-THERMO | Colle renforcée de fibres avec un temps ouvert élevé pour les panneaux thermo-isolants | https://isomat.tn/wp-content/uploads/2025/03/ISOMAT-AK-THERMO-1.png
ISOMAT AK-STONE | Colle à gros grains pour carreaux et pierres naturelles C1 E | https://isomat.tn/wp-content/uploads/2025/03/ISOMAT-AK-STONE-WHITE-1.png
ISOMAT AK-T65 | Colle pour les panneaux de laine minérale | https://isomat.tn/wp-content/uploads/2025/03/ISOMAT-AK-T65-1.png
ISOMAT AK-RAPID FLEX | Colle à carrelage à prise rapide, modifiée aux polymères, flexible C2 FT S1 | https://isomat.tn/wp-content/uploads/2026/09/isomat-ak-rapid-flex.png
ISOMAT AK-MEGARAPID | Two-component, fast-setting, flexible tile adhesive C2 FE S2 | https://isomat.tn/wp-content/uploads/2025/03/ISOMAT-AK-MEGARAPID-NO-EMICODE-1-3.png
MEMBRANE DE DESACCOUPLEMENT | Convient pour le désaccouplement du son et des supports problématiques | https://isomat.tn/wp-content/uploads/2025/03/ΜΕΜΒΡΑΝΗ-ΑΠΟΣΥΜΠΛΕΞΗΣ-3.png
ISOMAT AK-T55 | Colle renforcée de fibres pour tous les types des panneaux thermo-isolants | https://isomat.tn/wp-content/uploads/2023/07/isomat-ak-t55.png
ISOMAT AK-RAPID | Colle à carrelage à prise rapide, modifiée aux polymères C2 FT | https://isomat.tn/wp-content/uploads/2025/03/ISOMAT-AK-RAPID-1.png
SUPERBOND-PU | Colle de polyuréthane pour un collage puissant | https://isomat.tn/wp-content/uploads/2025/03/SUPERBOND-PU-1.png
ISOMAT AK-T35 | Colle renforcée de fibres pour les panneaux thermoisolants | https://isomat.tn/wp-content/uploads/2025/03/ISOMAT-AK-T35-1.png
ISOMAT AK-ELASTIC | Colle à carrelage élastique à haute performance, bi-composante C2 E S2 | https://isomat.tn/wp-content/uploads/2025/03/ISOMAT-AK-ELASTIC-1-3.png
ISOMAT AK-EPOXY NORMAL | Colle bi-composante époxy pour marbres et granits | https://isomat.tn/wp-content/uploads/2025/03/ISOMAT-AK-EPOXY-NORMAL-2.png
MULTIFILL-SMALTO 1-8 | Mortier CG2 WA à base de ciment, pour jointoiement de carreaux, hydrofuge, coloré, modifié aux polymères, à texture porcelaine. | https://isomat.tn/wp-content/uploads/2025/03/MULTIFILL-SMALTO-1-8-1-3.png
ISOMAT AK 14 | Colle à carrelage modifiée aux polymères C1 TE
ISOMAT MT-200 | Mortier pré-mélangé, à base de ciment pour les marbres | https://isomat.tn/wp-content/uploads/2025/03/ISOMAT-MT200-1.png
MULTIFILL 3-15 | Mortier de jointoiement coloré à base de ciment CG2 WA | https://isomat.tn/wp-content/uploads/2025/03/MULTIFILL-3-15-1-3.png
ISOMAT AK-10 | Colle à carrelage pour sols et murs | https://isomat.tn/wp-content/uploads/2026/09/isomat-ak-10.png
ISOMAT AK-GLASS | Colle à base de ciment modifiée aux polymères pour des blocs de verre | https://isomat.tn/wp-content/uploads/2026/09/isomat-ak-glass.png
MULTIFILL 2-5 | Mortier de jointoiement coloré à base de ciment CG2 WA | https://isomat.tn/wp-content/uploads/2025/03/MULTIFILL-2-5-1-3.png
ISOMAT AK 9 | Colle à carrelage C1
ISOMAT AK-FIRE | Mortier réfractaire pour la pose et le jointoiement de briques réfractaires | https://isomat.tn/wp-content/uploads/2026/09/isomat-ak-fire.png
MULTIFLEX | Colle à carrelage pâteuse, prête à l’emploi de classe D2T, à haute performance | https://isomat.tn/wp-content/uploads/2025/03/MULTIFLEX-2-1.png
UNI-PRIMER | Primaire acrylique à base d’eau | https://isomat.tn/wp-content/uploads/2025/03/UNI-PRIMER-5KG-1.png
ISOMAT AK-PARQUET | Colle à base de polyuréthane pour revêtements de sol en bois | https://isomat.tn/wp-content/uploads/2025/03/ISOMAT-AK-PARQUET-3-1.png
MULTIFILL-EPOXY CLEANER | Agent nettoyant pour les résidus des mortiers de joints époxy | https://isomat.tn/wp-content/uploads/2025/03/MULTIFILL-EPOXY-CLEANER-1-1.png
ISOMAT AK-LIGHT | Colle à carrelage allégée, flexible C2 TE S1 | https://isomat.tn/wp-content/uploads/2025/03/ISOMAT-AK-LIGHT-1.png
MONTAGE-W | Colle pâteuse sans solvants pour collage rapide et puissant | https://isomat.tn/wp-content/uploads/2025/03/MONTAGE-W-1.png
MULTIFILL-EPOXY THIXO | Mortier de jointoiement époxy, coloré à 2 composants | https://isomat.tn/wp-content/uploads/2025/03/MULTIFILL-EPOXY-THIXO-2-1.png
ISOMAT AK-25 | Colle à carrelage de haute performance, ultra flexible, modifiée aux polymères, pour tous les types de carrelage, même sur des supports soumis à des vibrations ou des effets de contraction-expansion | https://isomat.tn/wp-content/uploads/2026/09/isomat-ak-25.png
MONTAGE-S | Colle pâteuse pour collage rapide et puissant | https://isomat.tn/wp-content/uploads/2025/03/MONTAGE-S-1.png
MULTIFILL-ELASTIC | Mastic de jointoiement coloré elastique | https://isomat.tn/wp-content/uploads/2025/03/MULTIFILL-ELASTIC-2.png
ISOMAT AK-22 | Colle à carrelage extra flexible, modifiée aux polymères, de haute qualité, pour tous les types de carreaux, même sur des supports soumis à des vibrations | https://isomat.tn/wp-content/uploads/2026/09/isomat-ak-22.png